## Sayfa1
Karayolları 9.Bölge Müdürlüğü
Araştırma ve Geliştirme Başmühendisliği
Beton Karışım Hesabı Karışım Oranları Hesap Cetveli Ve Agrega Dağılım Grafiği(TS 802/HAZİRAN 2009)
MALZEME İÇERİĞİ |  |  | AGREGA ELEK ANALİZİ
Lab. No - Deneme Tarihi | 2025-12-19 | OCB-7/3 | AGREGA TİPİ | ELEKLER (mm)
Malzemeler |  | Miktar |  | 40 | 31.5 | 22.4 | 16 | 11.2 | 8 | 4 | 2 | 1 | 0.5 | 0.25 | 0.15 | 0.063
Çimento Miktarı (kg) | CEM II 42.5R Çimento | 390 | 15-25 mm Bazalt Agrega | 100 | 100 | 97.7 | 47.4 | 3.5 | 2.3 | 2 | 0 | 0 | 0 | 0 | 0 | 0 |  | Elek (mm) | Elekten geçen % (yığışımlı) |  |  | Karışım
Su Miktarı (kg) |  | 145 | 5-15 mm Bazalt Agrega | 100 | 100 | 100 | 100 | 88 | 55.2 | 3.9 | 1.3 | 1 | 1 | 1 | 0.9 | 0.8 |  |  | Min. | Orta | Max.
15-25 mm Bazalt Agrega | % | 30 | 0-5 mm Bazalt Agrega Yıkanmamış | 100 | 100 | 100 | 100 | 100 | 100 | 97.3 | 66.2 | 44.4 | 31.7 | 22.6 | 15.5 | 10 |  | 0.063 | 1 | 3 | 5 | 3.62
5-15 mm Bazalt Agrega | % | 20 | 0-5 mm Bazalt Agrega Yıkanmış | 100 | 100 | 100 | 100 | 100 | 99.6 | 76.9 | 51.2 | 32.6 | 20.4 | 11.7 | 5.4 | 2.3 |  | 0.15 | 3 | 7 | 10 | 5.91
0-5 mm Bazalt Agrega Yıkanmamış | % | 30 | Şartname | 100 | 96 | 91 | 82 | 70 | 56 | 45 | 35 | 26 | 19 | 12 | 7 | 3 |  | 0.25 | 6 | 12 | 18 | 9.32
0-5 mm Bazalt Agrega Yıkanmış | % | 20 | Karışım Gradasyonu | 100 | 100 | 99.31 | 84.22 | 68.65 | 61.65 | 45.95 | 30.36 | 20.04 | 13.79 | 9.32 | 5.91 | 3.62 |  | 0.5 | 10 | 19 | 28 | 13.79
[18 empty] | 1 | 14 | 26 | 38 | 20.04
Toplam Agrega (%) |  | 100 | s/ç Oranı (Bağlayıcı) | [10 empty] | 0.3717949 |  |  |  | 2 | 20 | 35 | 48 | 30.36
Mineral Katkı (kg) |  | 0 | [15 empty] | 4 | 29 | 45 | 59 | 45.95
Mineral Katkı Kat. (k) |  | 0 | ç/s Oranı (Bağlayıcı) | [10 empty] | 2.689655 |  |  |  | 8 | 41 | 56 | 71 | 61.65
Toplam Hava Mik. (%) |  | 5 | [15 empty] | 11.2 | 57 | 70 | 82 | 68.65
Dmax (mm) |  | 25 | Toplam Agrega Hacmi (L) | [10 empty] | 679.1935 |  |  |  | 16 | 72 | 82 | 91 | 84.22
Kimyasal Kat. (%) | POLİSAN P 867 Akışkanlaştırıcı | 0.9 | [15 empty] | 22.4 | 86 | 91 | 96 | 99.31
Kimyasal Kat. 2 (%) | POLİSAN Air Hava Sürükleyici | 0.11 | Toplam Agrega Hacmi (KG) | [10 empty] | 1815.213 |  |  |  | 31.5 | 94 | 96 | 98 | 100
Kim.Kat 1'deki Ser. Su Oranı | [17 empty] | 40 | 100 | 100 | 100 | 100
Kim.Kat 1'deki Ser. Su Oranı |  |  | Çimento/Agrega Oranı (%) | [10 empty] | 21.48509
İÇERİK MALZEME MİKTARLARI
Malzemeler | Hacim (dm³) | Özgül Ağırlık (ssd) | Miktar (kg/m³)
Çimento | 125.8065 | 3.1 | 390
Mineral Katkı | 0 | 2.04 | 0
Su | 145 | 1 | 145
Toplam Hava Miktarı | 50 | 1.225 | 40.81633 | [20 empty] | 20 mm
15-25 mm Bazalt Agrega | 203.7581 | 2.739 | 558.0933 | [20 empty] | Lower Limit / Alt Limit | Upper Limit / Üst Limit | Specification / Şartname | Gradation / Gradasyon
5-15 mm Bazalt Agrega | 135.8387 | 2.715 | 368.8021 | [19 empty] | 31.5 | 100 | 100 | 100 | 100
0-5 mm Bazalt Agrega Yıkanmamış | 203.7581 | 2.595 | 528.7522 | [19 empty] | 22.4 | 98 | 100 | 100 | 99.31
0-5 mm Bazalt Agrega Yıkanmış | 135.8387 | 2.647 | 359.5651 | [19 empty] | 16 | 85 | 99 | 92 | 84.22
Kimyasal Katkı 1 | 3 | 1.17 | 3.51 | [19 empty] | 11.2 | 68 | 90 | 79 | 68.65
Kimyasal Katkı 2 | 0.4125 | 1.04 | 0.429 | [19 empty] | 8 | 48 | 77 | 63 | 61.65
Karışım Hacmi (dm³) | 1000 | Teorik Birim Ağırlık (kg/m³) | 2394.968 | [19 empty] | 4 | 33 | 64 | 49 | 45.95
Deneme Karışım Miktarları (dm³) | 25 | LABORATUVAR DENEMESİNDEKİ MALZEME MİKTARLARI | [12 empty] | Düzeltilmiş Değerler (kg) | [7 empty] | 2 | 22 | 52 | 37 | 30.36
Malzemeler | Miktar 1 m³ (kg) |  | Miktar |  |  | Agrega Su Muhtevası (%) |  |  | Su Emme Kapasitesi (%) |  |  | Düzeltme değerleri (kg) | [10 empty] | 1 | 15 | 41 | 28 | 20.04
|  |  | 25 | [19 empty] | 0.5 | 10 | 30 | 20 | 13.79
|  |  | dm³ | [13 empty] | 1.56 | [5 empty] | 0.25 | 6 | 20 | 13 | 9.32
Çimento | 390 |  | 9.75 | [11 empty] | 9.75 | [7 empty] | 0.15 | 3 | 11 | 7 | 5.91
Mineral Katkı | 0 |  | 0 | [11 empty] | 0 | [7 empty] | 0.063 | 1 | 5 | 3 | 5.91
Su | 145 |  | 3.625 | [8 empty] | -1.076109 |  |  | 4.701109 | 4.701109
15-25 mm Bazalt Agrega | 558.0933 |  | 13.95233 |  |  | 0 |  |  | 1.4 |  |  | -1.4 |  |  | 13.757
5-15 mm Bazalt Agrega | 368.8021 |  | 9.220052 |  |  | 0 |  |  | 2 |  |  | -2 |  |  | 9.035651
0-5 mm Bazalt Agrega Yıkanmamış | 528.7522 |  | 13.2188 |  |  | 0 |  |  | 3.5 |  |  | -3.5 |  |  | 12.75615
0-5 mm Bazalt Agrega Yıkanmış | 359.5651 |  | 8.989127 |  |  | 0 |  |  | 2.6 |  |  | -2.6 |  |  | 8.755409
Kimyasal Katkı 1 | 3.51 |  | 0.08775 | [11 empty] | 0.08775
Kimyasal Katkı 2 | 0.429 |  | 0.010725 | [11 empty] | 0.010725
| 2394.968 |  | 99.67012 | [11 empty] | 99.67012
TAZE BETON TEST SONUÇLARI |  |  | Çökme (cm) |  |  |  | Çökme 30 Dak (cm) |  | Çökme 60 Dak (cm) |  | Toplam Hava Miktarı (%) |  |  | Birim Ağırlık (kg/m³)
Deney sonuçları, sadece deneye tabi tutulan numuneler için geçerlidir. Laboratuarlarımız tarafından numune alma işlemi gerçekleştirilmediğinden, deneye tabi tutulan numunelerin temsil özelliğinden laboratuarlarımız sorumlu değildir. | [10 empty] | Bu rapor, laboratuvarın yazılı izni olmadan kısmen kopyalanıp çoğaltılamaz. İmzasız ve mühürsüz raporlar geçersizdir. İrtibat Bilgileri: Ar-Ge Baş.Müh Tel : 0412 228 80 50 (2200) Beton Lab. Sorumlu Müh : 0412 228 80 50 (2202)
Araştıma ve Geliştirme Başmühendisliğimiz TS EN ISO9001:2008 standardına uygun olarak belgelendirilmiştir
B09.ARŞ.KP.01.FR-03 Rev.00
Absolute Volume | [7 empty] | 320.8065